## Sheet1
Material
Dispay Name | Internal Name
SKH51 | SKH51
SKD61 | SKD61
NAK80 | NAK80
DH2F(SKD61系プリハードン鋼) | DH2F
STAVAX ESR 焼入鋼 | STAVAX
ベリリウム銅(C1720) | C1720
SKD61プリハードン | SKD61_PRE
SKD61 (50～55HRC) エジェクタピン用 | SKD61_EPP
SKD61プリハードン (38～42HRC) スリーブピン用 | SKD61_ESV
DAC (41～45HRC) 鋳抜きピン用 | DAC_DC_1
DAC (44～46HRC) 鋳抜きピン用 | DAC_DC_2
DAC (46～48HRC) 鋳抜きピン用 | DAC_DC_3
Surface Treatment
Dispay Name | Internal Name
なし | NO_TREATMENT
窒化処理 | NITRIDING
硬質クロムメッキ | HARD_CHROME_PLATING
タフトライド (鋳抜きピン用) | TUFFTRIDE
ガス軟窒化 (鋳抜きピン用) | GAS_SOFT_NITRIDING
ニューカナック (鋳抜きピン用) | NEW_KANUC
ALCRONA PRO (鋳抜きピン用) | ALCRONA PRO
ALCRONA PRO DUPLEX【窒化+ ALCRONA】 (鋳抜きピン用) | ALCRONA PRO DUPLEX
LUMENA (鋳抜きピン用) | LUMENA
LUMENA DUPLEX 【窒化+ LUMENA】 (鋳抜きピン用) | LUMENA DUPLEX
CrN (鋳抜きピン用) | CrN
TiN (鋳抜きピン用) | TiN
TiALN【PVD】 (鋳抜きピン用) | TiALN